## Tabelle1
Plattentyp | Plattennummer | Prüfseite | Plattenzustand | Plattenorientierung | Biegefestigkeit [N/mm²] | Biege-E-Modul [N/mm²] | Biegesteifigkeit [kNm²/m]
1 | 1 | TS | T | L | 79.62 | 8011 | 5.717713 |  | Auswertung
1 | 1 | MS | T | L | 87.62 | 8257 | 5.884655
1 | 1 | TS | T | L | 98.89 | 8342 | 5.919106 | 1 | Mittelwerte der Ergebnisse (Biegefestigkeit, Biege-E-Modul, Biegesteifigkeit) gruppiert nach Plattentyp, Plattenzustand, Plattennummer, Prüfseite, Plattenorientierung
1 | 1 | MS | T | L | 85.79 | 8231 | 5.857523
1 | 1 | TS | T | L | 95.3 | 8224 | 5.852542 |  |  | 1 bis 4 | T, N, 20% | 1 bis 6 | TS, MS | L, Q
1 | 1 | MS | T | L | 95.77 | 8485 | 6.020573 |  |  | Plattentyp | Plattenzustand | Plattennummer | Prüfseite | Plattenorientierung
1 | 1 | TS | T | Q | 52.14 | 5540 | 3.890646 |  |  | 1 | T | 1 | TS | L | 91.27
1 | 1 | MS | T | Q | 50.45 | 5073 | 3.58373 |  |  | 1 | T | 1 | TS | Q
1 | 1 | TS | T | Q | 50.05 | 5293 | 3.717183 |  |  | 1 | T | 1 | MS | L
1 | 1 | MS | T | Q | 54.59 | 5508 | 3.896756 |  |  | 1 | T | 1 | MS | Q
1 | 1 | TS | T | Q | 55.55 | 5364 | 3.817246 |  |  | 1 | T | 2 | TS | L | 104.8067
1 | 1 | MS | T | Q | 52.76 | 5151 | 3.644188 |  |  | 1 | T | 2 | TS | Q
1 | 2 | TS | T | L | 107.72 | 8243 | 5.806001 |  |  | 1 | T | 2 | MS | L
1 | 2 | MS | T | L | 82.86 | 8456 | 5.938503 |  |  | 1 | T | 2 | MS | Q
1 | 2 | TS | T | L | 104.41 | 8191 | 5.743922 |  |  | … | … | … | … | …
1 | 2 | MS | T | L | 73.36 | 7980 | 5.653933
1 | 2 | TS | T | L | 102.29 | 8179 | 5.727052 | 2 | Mittelwerte der Plattenmittelwerte
1 | 2 | MS | T | L | 79.53 | 7952 | 5.601034 |  |  | 1 | T | 1-6 | TS | L | 98.03833
1 | 2 | TS | T | Q | 51.95 | 5264 | 3.658798 |  |  | 1 | T | 1-6 | TS | Q
1 | 2 | MS | T | Q | 53.04 | 4948 | 3.490286 |  |  | 1 | T | 1-6 | MS | L
1 | 2 | TS | T | Q | 51.49 | 5118 | 3.599584 |  |  | 1 | T | 1-6 | MS | Q
1 | 2 | MS | T | Q | 53.93 | 5171 | 3.65296 |  |  | 2 | T | 1-6 | TS | L
1 | 2 | TS | T | Q | 52.67 | 5287 | 3.740404 |  |  | … | … | … | … | …
1 | 2 | MS | T | Q | 56.96 | 5353 | 3.764864
1 | 3 | TS | T | L | 98.95 | 8892 | 6.253909 | 3 | Standardabweichung der Plattenmittelwerte
1 | 3 | MS | T | L | 90.05 | 8917 | 6.271492 |  |  | 1 | T | 1-6 | TS | L | 6.768333
1 | 3 | TS | T | L | 96.86 | 8688 | 6.146517 |  |  | 1 | T | 1-6 | TS | Q
1 | 3 | MS | T | L | 87.63 | 8822 | 6.222979 |  |  | 1 | T | 1-6 | MS | L
1 | 3 | TS | T | L | 99.97 | 8671 | 6.116465 |  |  | 1 | T | 1-6 | MS | Q
1 | 3 | MS | T | L | 84.73 | 8804 | 6.201145 |  |  | 2 | T | 1-6 | TS | L
1 | 3 | TS | T | Q | 41.47 | 4449 | 3.124456 |  |  | … | … | … | … | …
1 | 3 | MS | T | Q | 46.61 | 4603 | 3.256494
1 | 3 | TS | T | Q | 41.16 | 4537 | 3.205082 | 4 | 5%-Fraktil nach EN 326-2 |  |  | Faktor | 2.02
1 | 3 | MS | T | Q | 33.97 | 4565 | 3.248645
1 | 3 | TS | T | Q | 45.2 | 4600 | 3.263952 |  |  | 1 | T | 1-6 | TS | L | 84.3663
1 | 3 | MS | T | Q | 38.02 | 4589 | 3.251366 |  |  | 1 | T | 1-6 | TS | Q
1 | 4 | TS | T | L | 98.15 | 8483 | 5.896198 |  |  | 1 | T | 1-6 | MS | L
1 | 4 | MS | T | L | 80.78 | 8444 | 5.886472 |  |  | 1 | T | 1-6 | MS | Q
1 | 4 | TS | T | L | 102.57 | 8589 | 6.067545 |  |  | 2 | T | 1-6 | TS | L
1 | 4 | MS | T | L | 82.23 | 8438 | 5.987224 |  |  | … | … | … | … | …
1 | 4 | TS | T | L | 100.58 | 8119 | 5.777819
1 | 4 | MS | T | L | 82.55 | 8376 | 5.960711
1 | 4 | TS | T | Q | 52.02 | 5031 | 3.527978
1 | 4 | MS | T | Q | 52.31 | 4850 | 3.416124
1 | 4 | TS | T | Q | 46.28 | 4926 | 3.474767
1 | 4 | MS | T | Q | 56.36 | 5081 | 3.594665
1 | 4 | TS | T | Q | 51.82 | 5232 | 3.701494
1 | 4 | MS | T | Q | 55.39 | 5011 | 3.560806
1 | 5 | TS | T | L | 108.88 | 8600 | 6.030732
1 | 5 | MS | T | L | 83.75 | 8298 | 5.810377
1 | 5 | TS | T | L | 100.06 | 8465 | 5.953592
1 | 5 | MS | T | L | 79.34 | 7855 | 5.532712
1 | 5 | TS | T | L | 101.93 | 8344 | 5.885801
1 | 5 | MS | T | L | 79.33 | 8192 | 5.804138
1 | 5 | TS | T | Q | 45.57 | 5031 | 3.512391
1 | 5 | MS | T | Q | 48.72 | 4348 | 3.06705
1 | 5 | TS | T | Q | 40.96 | 4696 | 3.29792
1 | 5 | MS | T | Q | 53.68 | 4568 | 3.246011
1 | 5 | TS | T | Q | 41.47 | 4694 | 3.335546
1 | 5 | MS | T | Q | 43.61 | 4538 | 3.215232
1 | 6 | TS | T | L | 93.85 | 7715 | 5.418111
1 | 6 | MS | T | L | 83.73 | 7965 | 5.618457
1 | 6 | TS | T | L | 85.71 | 7537 | 5.332216
1 | 6 | MS | T | L | 80.34 | 7599 | 5.360283
1 | 6 | TS | T | L | 89.85 | 7389 | 5.258321
1 | 6 | MS | T | L | 78.48 | 7566 | 5.368492
1 | 6 | TS | T | Q | 50.1 | 5276 | 3.69433
1 | 6 | MS | T | Q | 53.72 | 5139 | 3.619682
1 | 6 | TS | T | Q | 40.11 | 5137 | 3.623605
1 | 6 | MS | T | Q | 52.81 | 5265 | 3.708431
1 | 6 | TS | T | Q | 47.13 | 5085 | 3.634655
1 | 6 | MS | T | Q | 52.22 | 5171 | 3.712401
2 | 1 | TS | T | L | 107.75 | 9246 | 2.32475
2 | 1 | MS | T | L | 94.41 | 9394 | 2.376703
2 | 1 | TS | T | L | 103.59 | 9060 | 2.311249
2 | 1 | MS | T | L | 96.08 | 9037 | 2.310148
2 | 1 | TS | T | L | 111.1 | 9071 | 2.31884
2 | 1 | MS | T | L | 95.51 | 9053 | 2.309464
2 | 1 | TS | T | Q | 45.54 | 2800 | 0.7128186
2 | 1 | MS | T | Q | 52.06 | 3315 | 0.8456724
2 | 1 | TS | T | Q | 60.62 | 3240 | 0.8231288
2 | 1 | MS | T | Q | 46.41 | 2949 | 0.7585385
2 | 1 | TS | T | Q | 58.22 | 3156 | 0.8117829
2 | 1 | MS | T | Q | 49.66 | 2970 | 0.7607964
2 | 2 | TS | T | L | 118.82 | 9077 | 2.291747
2 | 2 | MS | T | L | 102.22 | 9128 | 2.333411
2 | 2 | TS | T | L | 108.86 | 9037 | 2.338885
2 | 2 | MS | T | L | 96.75 | 8837 | 2.282423
2 | 2 | TS | T | L | 113.27 | 8906 | 2.309724
2 | 2 | MS | T | L | 93.85 | 8660 | 2.250543
2 | 2 | TS | T | Q | 42.46 | 2940 | 0.7593442
2 | 2 | MS | T | Q | 46.84 | 2981 | 0.771519
2 | 2 | TS | T | Q | 53.45 | 2867 | 0.7404897
2 | 2 | MS | T | Q | 34.8 | 2885 | 0.7482094
2 | 2 | TS | T | Q | 57.94 | 2753 | 0.7139759
2 | 2 | MS | T | Q | 40.62 | 2856 | 0.7391674
2 | 3 | TS | T | L | 114.99 | 9107 | 2.280306
2 | 3 | MS | T | L | 95.19 | 8785 | 2.227233
2 | 3 | TS | T | L | 101.92 | 8906 | 2.276661
2 | 3 | MS | T | L | 89.82 | 8427 | 2.149768
2 | 3 | TS | T | L | 89.4 | 8610 | 2.210095
2 | 3 | MS | T | L | 92.08 | 8877 | 2.283332
2 | 3 | TS | T | Q | 55.67 | 3072 | 0.7788344
2 | 3 | MS | T | Q | 44.2 | 2853 | 0.7293187
2 | 3 | TS | T | Q | 54.98 | 2787 | 0.712447
2 | 3 | MS | T | Q | 44.85 | 2759 | 0.7052893
2 | 3 | TS | T | Q | 55.13 | 2837 | 0.726727
2 | 3 | MS | T | Q | 43.13 | 2742 | 0.7067484
2 | 4 | TS | T | L | 108.69 | 9055 | 2.290936
2 | 4 | MS | T | L | 96.24 | 8662 | 2.214286
2 | 4 | TS | T | L | 103.4 | 8885 | 2.294821
2 | 4 | MS | T | L | 96.36 | 8611 | 2.224052
2 | 4 | TS | T | L | 103.82 | 8907 | 2.30524
2 | 4 | MS | T | L | 94.86 | 8676 | 2.24084
2 | 4 | TS | T | Q | 60.03 | 3124 | 0.8002451
2 | 4 | MS | T | Q | 47.58 | 3246 | 0.8332134
2 | 4 | TS | T | Q | 66.64 | 3239 | 0.8314166
2 | 4 | MS | T | Q | 43.9 | 2831 | 0.7296881
2 | 4 | TS | T | Q | 62.01 | 3091 | 0.7967029
2 | 4 | MS | T | Q | 44.91 | 3131 | 0.8086757
2 | 5 | TS | T | L | 101.79 | 8634 | 2.166369
2 | 5 | MS | T | L | 91.02 | 8280 | 2.099202
2 | 5 | TS | T | L | 72.25 | 7693 | 1.962521
2 | 5 | MS | T | L | 81.37 | 8316 | 2.13023
2 | 5 | TS | T | L | 96.97 | 8667 | 2.233913
2 | 5 | MS | T | L | 85.9 | 8062 | 2.060907
2 | 5 | TS | T | Q | 53.73 | 2864 | 0.7366749
2 | 5 | MS | T | Q | 50.81 | 3650 | 0.9330576
2 | 5 | TS | T | Q | 64.09 | 3426 | 0.875796
2 | 5 | MS | T | Q | 53.22 | 3441 | 0.8796305
2 | 5 | TS | T | Q | 66.83 | 3733 | 0.9523062
2 | 5 | MS | T | Q | 53.08 | 3470 | 0.8888765
2 | 6 | TS | T | L | 104.34 | 8819 | 2.226608
2 | 6 | MS | T | L | 93.09 | 8804 | 2.241305
2 | 6 | TS | T | L | 94.68 | 8100 | 2.074899
2 | 6 | MS | T | L | 88.29 | 8388 | 2.144243
2 | 6 | TS | T | L | 109.14 | 8809 | 2.256517
2 | 6 | MS | T | L | 90.87 | 8330 | 2.129416
2 | 6 | TS | T | Q | 58.1 | 3154 | 0.8029392
2 | 6 | MS | T | Q | 46.86 | 2922 | 0.7485007
2 | 6 | TS | T | Q | 42.33 | 2779 | 0.7104019
2 | 6 | MS | T | Q | 48.07 | 3073 | 0.7871809
2 | 6 | TS | T | Q | 52.03 | 2980 | 0.763358
2 | 6 | MS | T | Q | 42.99 | 3108 | 0.7945049
3 | 1 | TS | T | L | 71.78 | 4812 | 0.7353407
3 | 1 | MS | T | L | 63.63 | 4903 | 0.7547695
3 | 1 | TS | T | L | 57.14 | 4913 | 0.7637297
3 | 1 | MS | T | L | 50.53 | 4644 | 0.7201555
3 | 1 | TS | T | L | 58.7 | 4779 | 0.7501648
3 | 1 | MS | T | L | 56.96 | 4756 | 0.7483694
3 | 1 | TS | T | Q | 47.09 | 4279 | 0.6667963
3 | 1 | MS | T | Q | 46.2 | 4215 | 0.6600272
3 | 1 | TS | T | Q | 45.55 | 4119 | 0.637186
3 | 1 | MS | T | Q | 47.82 | 4235 | 0.6615481
3 | 1 | TS | T | Q | 42.17 | 4177 | 0.6572622
3 | 1 | MS | T | Q | 48.46 | 4495 | 0.6970498
3 | 2 | TS | T | L | 60.84 | 4868 | 0.7604288
3 | 2 | MS | T | L | 66.67 | 4998 | 0.7826372
3 | 2 | TS | T | L | 58.1 | 4780 | 0.7521458
3 | 2 | MS | T | L | 58.87 | 4476 | 0.7094516
3 | 2 | TS | T | L | 56.04 | 4925 | 0.7806186
3 | 2 | MS | T | L | 58.74 | 4967 | 0.7834694
3 | 2 | TS | T | Q | 44.68 | 4214 | 0.671164
3 | 2 | MS | T | Q | 52.64 | 4274 | 0.6840166
3 | 2 | TS | T | Q | 40.14 | 4385 | 0.6967122
3 | 2 | MS | T | Q | 50.41 | 4350 | 0.6878123
3 | 2 | TS | T | Q | 38.51 | 4102 | 0.6517476
3 | 2 | MS | T | Q | 44.47 | 4108 | 0.6542813
3 | 3 | TS | T | L | 65.8 | 4922 | 0.7614055
3 | 3 | MS | T | L | 62.05 | 4741 | 0.7496364
3 | 3 | TS | T | L | 52.02 | 5025 | 0.7983988
3 | 3 | MS | T | L | 56 | 4840 | 0.763437
3 | 3 | TS | T | L | 59.17 | 4744 | 0.7519299
3 | 3 | MS | T | L | 46.39 | 4619 | 0.7445962
3 | 3 | TS | T | Q | 53.04 | 4796 | 0.7583328
3 | 3 | MS | T | Q | 52.39 | 4893 | 0.771797
3 | 3 | TS | T | Q | 53.61 | 4901 | 0.7749352
3 | 3 | MS | T | Q | 43.37 | 4495 | 0.705585
3 | 3 | TS | T | Q | 43.4 | 4543 | 0.7131196
3 | 3 | MS | T | Q | 45.44 | 4623 | 0.7292085
3 | 4 | TS | T | L | 62.9 | 4802 | 0.7464747
3 | 4 | MS | T | L | 58.2 | 4934 | 0.7707386
3 | 4 | TS | T | L | 67.35 | 4699 | 0.7358168
3 | 4 | MS | T | L | 69.02 | 4657 | 0.7310143
3 | 4 | TS | T | L | 65.6 | 4954 | 0.7776347
3 | 4 | MS | T | L | 62.24 | 4906 | 0.7719723
3 | 4 | TS | T | Q | 57.94 | 4688 | 0.7376694
3 | 4 | MS | T | Q | 51.69 | 4563 | 0.7249938
3 | 4 | TS | T | Q | 46.04 | 4498 | 0.7060559
3 | 4 | MS | T | Q | 54.21 | 4893 | 0.7755466
3 | 4 | TS | T | Q | 51.14 | 4441 | 0.7056098
3 | 4 | MS | T | Q | 49.93 | 4631 | 0.7304704
3 | 5 | TS | T | L | 59.77 | 4830 | 0.748999
3 | 5 | MS | T | L | 60.52 | 4810 | 0.749542
3 | 5 | TS | T | L | 55.72 | 4632 | 0.720048
3 | 5 | MS | T | L | 54.74 | 4615 | 0.7156584
3 | 5 | TS | T | L | 59.34 | 4598 | 0.721753
3 | 5 | MS | T | L | 63.56 | 4645 | 0.713306
3 | 5 | TS | T | Q | 47.79 | 4374 | 0.6932844
3 | 5 | MS | T | Q | 50.62 | 4388 | 0.6904636
3 | 5 | TS | T | Q | 45.98 | 4644 | 0.7307459
3 | 5 | MS | T | Q | 47.2 | 4274 | 0.6774343
3 | 5 | TS | T | Q | 44.19 | 4477 | 0.7078933
3 | 5 | MS | T | Q | 51.31 | 4438 | 0.7000276
3 | 6 | TS | T | L | 55.73 | 4918 | 0.7607867
3 | 6 | MS | T | L | 56.17 | 4973 | 0.7730567
3 | 6 | TS | T | L | 67.64 | 4758 | 0.7559764
3 | 6 | MS | T | L | 52.75 | 4709 | 0.7391768
3 | 6 | TS | T | L | 52.19 | 4976 | 0.782987
3 | 6 | MS | T | L | 55.06 | 4915 | 0.7696402
3 | 6 | TS | T | Q | 45.28 | 4438 | 0.6898906
3 | 6 | MS | T | Q | 46.7 | 4505 | 0.7123206
3 | 6 | TS | T | Q | 52.89 | 4491 | 0.7101069
3 | 6 | MS | T | Q | 44.79 | 4465 | 0.7008758
3 | 6 | TS | T | Q | 42.83 | 4427 | 0.7033854
3 | 6 | MS | T | Q | 48.16 | 4489 | 0.7046431
4 | 1 | TS | T | L | 79.64 | 6797 | 4.477175
4 | 1 | MS | T | L | 75.31 | 7253 | 4.78474
4 | 1 | TS | T | L | 79.23 | 6980 | 4.639387
4 | 1 | MS | T | L | 74.23 | 6801 | 4.513628
4 | 1 | TS | T | L | 80.83 | 6984 | 4.635079
4 | 1 | MS | T | L | 71.19 | 7300 | 4.830258
4 | 1 | TS | T | Q | 38.53 | 4407 | 2.938
4 | 1 | MS | T | Q | 48.04 | 4112 | 2.733118
4 | 1 | TS | T | Q | 42.81 | 4246 | 2.80949
4 | 1 | MS | T | Q | 48.71 | 4166 | 2.76901
4 | 1 | TS | T | Q | 36.14 | 4232 | 2.812878
4 | 1 | MS | T | Q | 44.7 | 3963 | 2.62618
4 | 2 | TS | T | L | 91.99 | 7330 | 4.842818
4 | 2 | MS | T | L | 70.03 | 7350 | 4.922083
4 | 2 | TS | T | L | 87.46 | 7187 | 4.834585
4 | 2 | MS | T | L | 71.17 | 7502 | 5.069156
4 | 2 | TS | T | L | 86.46 | 7396 | 4.990072
4 | 2 | MS | T | L | 77.51 | 7624 | 5.136222
4 | 2 | TS | T | Q | 35.07 | 3918 | 2.647421
4 | 2 | MS | T | Q | 46.39 | 3638 | 2.450889
4 | 2 | TS | T | Q | 34.59 | 3803 | 2.562048
4 | 2 | MS | T | Q | 45.52 | 3553 | 2.400788
4 | 2 | TS | T | Q | 33.44 | 3647 | 2.460626
4 | 2 | MS | T | Q | 43.3 | 3680 | 2.479184
4 | 3 | TS | T | L | 82.66 | 7413 | 4.934591
4 | 3 | MS | T | L | 75.61 | 6922 | 4.656323
4 | 3 | TS | T | L | 84.22 | 6764 | 4.577312
4 | 3 | MS | T | L | 75 | 7096 | 4.809153
4 | 3 | TS | T | L | 82.03 | 7300 | 4.925301
4 | 3 | MS | T | L | 81.65 | 7425 | 5.024622
4 | 3 | TS | T | Q | 43.99 | 3509 | 2.363982
4 | 3 | MS | T | Q | 39.41 | 3510 | 2.389485
4 | 3 | TS | T | Q | 38.91 | 3463 | 2.336482
4 | 3 | MS | T | Q | 35.74 | 3450 | 2.327711
4 | 3 | TS | T | Q | 30.21 | 3542 | 2.396931
4 | 3 | MS | T | Q | 36.45 | 3415 | 2.304096
4 | 4 | TS | T | L | 80.87 | 7526 | 5.002296
4 | 4 | MS | T | L | 71.5 | 6973 | 4.711706
4 | 4 | TS | T | L | 76.63 | 7026 | 4.747519
4 | 4 | MS | T | L | 70.69 | 6832 | 4.630233
4 | 4 | TS | T | L | 78.97 | 6620 | 4.486555
4 | 4 | MS | T | L | 67.1 | 6970 | 4.709679
4 | 4 | TS | T | Q | 44.56 | 3955 | 2.664449
4 | 4 | MS | T | Q | 44.99 | 3960 | 2.675801
4 | 4 | TS | T | Q | 41.77 | 3980 | 2.677285
4 | 4 | MS | T | Q | 46.6 | 4100 | 2.762134
4 | 4 | TS | T | Q | 39.75 | 4110 | 2.764734
4 | 4 | MS | T | Q | 43.93 | 3988 | 2.678657
4 | 5 | TS | T | L | 79.28 | 6762 | 4.474274
4 | 5 | MS | T | L | 76.66 | 7202 | 4.844675
4 | 5 | TS | T | L | 83.96 | 7092 | 4.792116
4 | 5 | MS | T | L | 67.04 | 6563 | 4.447924
4 | 5 | TS | T | L | 86.28 | 6632 | 4.461245
4 | 5 | MS | T | L | 65.79 | 6966 | 4.685922
4 | 5 | TS | T | Q | 44.26 | 3947 | 2.655086
4 | 5 | MS | T | Q | 39.39 | 4021 | 2.696783
4 | 5 | TS | T | Q | 41.91 | 3903 | 2.617643
4 | 5 | MS | T | Q | 37.24 | 3842 | 2.576732
4 | 5 | TS | T | Q | 40.97 | 3735 | 2.512477
4 | 5 | MS | T | Q | 37.93 | 3881 | 2.606787
4 | 6 | TS | T | L | 83.06 | 6955 | 4.622771
4 | 6 | MS | T | L | 72.94 | 7104 | 4.778752
4 | 6 | TS | T | L | 85.1 | 7022 | 4.766104
4 | 6 | MS | T | L | 72.65 | 6780 | 4.622465
4 | 6 | TS | T | L | 86.78 | 7234 | 4.873482
4 | 6 | MS | T | L | 73.9 | 6917 | 4.673867
4 | 6 | TS | T | Q | 42.07 | 3941 | 2.67491
4 | 6 | MS | T | Q | 45.84 | 3860 | 2.604337
4 | 6 | TS | T | Q | 43.16 | 3851 | 2.602149
4 | 6 | MS | T | Q | 44.27 | 3681 | 2.487278
4 | 6 | TS | T | Q | 40.59 | 3815 | 2.570132
4 | 6 | MS | T | Q | 42.44 | 3672 | 2.477494
1 | 1 | TS | N | L | 43.34 | 5270 | 3.761372
1 | 1 | MS | N | L | 48.17 | 5278 | 3.761561
1 | 1 | TS | N | L | 42.64 | 6409 | 4.560912
1 | 1 | MS | N | L | 47.78 | 6414 | 4.557774
1 | 1 | TS | N | L | 44.92 | 6039 | 4.285002
1 | 1 | MS | N | L | 48.1 | 6393 | 4.596428
1 | 1 | MS | N | Q | 35.32 | 4016 | 2.849572
1 | 1 | TS | N | Q | 40.32 | 3327 | 2.3503
1 | 1 | MS | N | Q | 34.84 | 3609 | 2.542019
1 | 1 | TS | N | Q | 39.07 | 3909 | 2.757382
1 | 1 | MS | N | Q | 31.68 | 3805 | 2.703825
1 | 1 | TS | N | Q | 39.36 | 3324 | 2.355097
1 | 2 | TS | N | L | 55.64 | 6017 | 4.263122
1 | 2 | MS | N | L | 49.26 | 6279 | 4.448753
1 | 2 | TS | N | L | 57.27 | 6060 | 4.268394
1 | 2 | MS | N | L | 47.95 | 6121 | 4.305013
1 | 2 | TS | N | L | 54.01 | 6105 | 4.281119
1 | 2 | MS | N | L | 45.57 | 6091 | 4.271301
1 | 2 | MS | N | Q | 35.92 | 3390 | 2.387765
1 | 2 | TS | N | Q | 38.61 | 3343 | 2.361603
1 | 2 | MS | N | Q | 35.46 | 3512 | 2.473696
1 | 2 | TS | N | Q | 31.73 | 3717 | 2.595022
1 | 2 | MS | N | Q | 35.22 | 3702 | 2.611366
1 | 2 | TS | N | Q | 41.91 | 3141 | 2.21238
1 | 3 | TS | N | L | 53.87 | 5896 | 4.152879
1 | 3 | MS | N | L | 50.46 | 6343 | 4.448016
1 | 3 | TS | N | L | 48.12 | 5873 | 4.148876
1 | 3 | MS | N | L | 46.12 | 6015 | 4.236698
1 | 3 | TS | N | L | 54.62 | 5915 | 4.234122
1 | 3 | MS | N | L | 50.56 | 6400 | 4.541151
1 | 3 | MS | N | Q | 20.86 | 3515 | 2.479457
1 | 3 | TS | N | Q | 34.35 | 3210 | 2.264312
1 | 3 | MS | N | Q | 22.96 | 3163 | 2.227876
1 | 3 | TS | N | Q | 34.46 | 3426 | 2.406021
1 | 3 | MS | N | Q | 26.07 | 3173 | 2.248111
1 | 3 | TS | N | Q | 36.25 | 3134 | 2.220479
1 | 4 | TS | N | L | 54.58 | 6194 | 4.305205
1 | 4 | MS | N | L | 48.62 | 6566 | 4.584051
1 | 4 | TS | N | L | 57.24 | 6602 | 4.677602
1 | 4 | MS | N | L | 49.13 | 6634 | 4.700275
1 | 4 | TS | N | L | 62.28 | 6332 | 4.499505
1 | 4 | MS | N | L | 48.33 | 6750 | 4.768417
1 | 4 | MS | N | Q | 35.54 | 3100 | 2.183502
1 | 4 | TS | N | Q | 41.08 | 3348 | 2.358182
1 | 4 | MS | N | Q | 35.93 | 3600 | 2.543156
1 | 4 | TS | N | Q | 43.08 | 3553 | 2.495211
1 | 4 | MS | N | Q | 37.93 | 3530 | 2.497376
1 | 4 | TS | N | Q | 44.4 | 3215 | 2.271179
1 | 5 | TS | N | L | 57.08 | 6279 | 4.39016
1 | 5 | MS | N | L | 48.8 | 6280 | 4.403837
1 | 5 | TS | N | L | 55.66 | 6062 | 4.269802
1 | 5 | MS | N | L | 48.58 | 6289 | 4.436218
1 | 5 | TS | N | L | 56.88 | 6263 | 4.443942
1 | 5 | MS | N | L | 45.79 | 6191 | 4.36709
1 | 5 | MS | N | Q | 37.74 | 3115 | 2.194067
1 | 5 | TS | N | Q | 34.85 | 3244 | 2.281565
1 | 5 | MS | N | Q | 35.18 | 3073 | 2.148584
1 | 5 | TS | N | Q | 33.08 | 3350 | 2.352647
1 | 5 | MS | N | Q | 37.21 | 3020 | 2.149158
1 | 5 | TS | N | Q | 34.86 | 3447 | 2.438656
1 | 6 | TS | N | L | 53.62 | 6070 | 4.275437
1 | 6 | MS | N | L | 44.16 | 5633 | 3.967634
1 | 6 | TS | N | L | 47.81 | 5725 | 4.044324
1 | 6 | MS | N | L | 43.39 | 5674 | 4.002401
1 | 6 | TS | N | L | 50.17 | 5476 | 3.879817
1 | 6 | MS | N | L | 42.67 | 5679 | 4.029562
1 | 6 | MS | N | Q | 35.64 | 3424 | 2.429516
1 | 6 | TS | N | Q | 32.23 | 3875 | 2.733399
1 | 6 | MS | N | Q | 35.41 | 3625 | 2.553288
1 | 6 | TS | N | Q | 38.51 | 3598 | 2.515655
1 | 6 | MS | N | Q | 35.11 | 3736 | 2.647004
1 | 6 | TS | N | Q | 39.85 | 3444 | 2.450894
2 | 1 | TS | N | L | 60.74 | 6591 | 1.664086
2 | 1 | MS | N | L | 51.49 | 6867 | 1.748188
2 | 1 | TS | N | L | 50.24 | 6425 | 1.632285
2 | 1 | MS | N | L | 48.63 | 6657 | 1.701744
2 | 1 | TS | N | L | 59.54 | 6536 | 1.670812
2 | 1 | MS | N | L | 50.59 | 6311 | 1.616628
2 | 1 | MS | N | Q | 29.26 | 2302 | 0.5872512
2 | 1 | TS | N | Q | 38.23 | 2549 | 0.6382452
2 | 1 | MS | N | Q | 31.1 | 2717 | 0.6902595
2 | 1 | TS | N | Q | 37.83 | 2148 | 0.5502325
2 | 1 | MS | N | Q | 31.16 | 2698 | 0.6896957
2 | 1 | TS | N | Q | 38.94 | 2503 | 0.6385273
2 | 2 | TS | N | L | 59.73 | 6153 | 1.566419
2 | 2 | MS | N | L | 51.46 | 6491 | 1.66617
2 | 2 | TS | N | L | 62.82 | 6358 | 1.652304
2 | 2 | MS | N | L | 49.52 | 6084 | 1.574613
2 | 2 | TS | N | L | 65.23 | 6201 | 1.614814
2 | 2 | MS | N | L | 50.01 | 6389 | 1.653551
2 | 2 | MS | N | Q | 28.28 | 2232 | 0.5764817
2 | 2 | TS | N | Q | 33.24 | 2217 | 0.5702543
2 | 2 | MS | N | Q | 29.47 | 2248 | 0.5806142
2 | 2 | TS | N | Q | 33.11 | 1942 | 0.5046829
2 | 2 | MS | N | Q | 30.02 | 2263 | 0.586897
2 | 2 | TS | N | Q | 34.57 | 2297 | 0.5944915
2 | 3 | TS | N | L | 63.23 | 6322 | 1.59948
2 | 3 | MS | N | L | 48.37 | 6089 | 1.559761
2 | 3 | TS | N | L | 54.55 | 6347 | 1.62585
2 | 3 | MS | N | L | 48.87 | 6228 | 1.592077
2 | 3 | TS | N | L | 60.85 | 5435 | 1.400867
2 | 3 | MS | N | L | 47.86 | 6635 | 1.706647
2 | 3 | MS | N | Q | 27.81 | 1981 | 0.5032772
2 | 3 | TS | N | Q | 35.51 | 2028 | 0.5173525
2 | 3 | MS | N | Q | 27.98 | 2192 | 0.5626629
2 | 3 | TS | N | Q | 34.2 | 2060 | 0.5244308
2 | 3 | MS | N | Q | 27.25 | 1940 | 0.4969512
2 | 3 | TS | N | Q | 33.42 | 2102 | 0.5406741
2 | 4 | TS | N | L | 58.8 | 6181 | 1.576803
2 | 4 | MS | N | L | 50.31 | 6405 | 1.640707
2 | 4 | TS | N | L | 52.25 | 5922 | 1.526391
2 | 4 | MS | N | L | 50.18 | 6190 | 1.588907
2 | 4 | TS | N | L | 54.81 | 5887 | 1.51113
2 | 4 | MS | N | L | 50.98 | 6355 | 1.627899
2 | 4 | MS | N | Q | 31.41 | 2560 | 0.6557706
2 | 4 | TS | N | Q | 37.95 | 2671 | 0.6842044
2 | 4 | MS | N | Q | 30.62 | 2678 | 0.6859975
2 | 4 | TS | N | Q | 33.62 | 2200 | 0.5658816
2 | 4 | MS | N | Q | 30.47 | 2760 | 0.7113879
2 | 4 | TS | N | Q | 39.22 | 2656 | 0.6859925
2 | 5 | TS | N | L | 49.6 | 6363 | 1.616533
2 | 5 | MS | N | L | 45.92 | 6337 | 1.613261
2 | 5 | TS | N | L | 56.38 | 5712 | 1.460171
2 | 5 | MS | N | L | 44.96 | 5656 | 1.445856
2 | 5 | TS | N | L | 58.19 | 5992 | 1.528588
2 | 5 | MS | N | L | 45.33 | 5917 | 1.512576
2 | 5 | MS | N | Q | 32.83 | 2967 | 0.7553331
2 | 5 | TS | N | Q | 39.74 | 3135 | 0.7997535
2 | 5 | MS | N | Q | 32.32 | 2850 | 0.7300571
2 | 5 | TS | N | Q | 36.41 | 2229 | 0.5686286
2 | 5 | MS | N | Q | 34.72 | 3254 | 0.8335459
2 | 5 | TS | N | Q | 40.84 | 3145 | 0.8039633
2 | 6 | TS | N | L | 60.62 | 6582 | 1.668714
2 | 6 | MS | N | L | 53.24 | 6836 | 1.740296
2 | 6 | TS | N | L | 61.84 | 5993 | 1.528843
2 | 6 | MS | N | L | 49.18 | 6308 | 1.61586
2 | 6 | TS | N | L | 60.45 | 6047 | 1.5522
2 | 6 | MS | N | L | 49.45 | 6442 | 1.639992
2 | 6 | MS | N | Q | 31.98 | 2542 | 0.6484764
2 | 6 | TS | N | Q | 37.79 | 2319 | 0.5940359
2 | 6 | MS | N | Q | 31.35 | 2056 | 0.5244954
2 | 6 | TS | N | Q | 40.52 | 2749 | 0.702733
2 | 6 | MS | N | Q | 32.31 | 2374 | 0.6106377
2 | 6 | TS | N | Q | 39.48 | 2448 | 0.6283754
3 | 1 | TS | N | L | 51.28 | 4622 | 0.709774
3 | 1 | MS | N | L | 51.64 | 4659 | 0.7207209
3 | 1 | TS | N | L | 49.17 | 4342 | 0.6749673
3 | 1 | MS | N | L | 48.5 | 4411 | 0.6823567
3 | 1 | TS | N | L | 50.71 | 4593 | 0.7209681
3 | 1 | MS | N | L | 48.29 | 4457 | 0.7013209
3 | 1 | MS | N | Q | 45.42 | 3612 | 0.5628577
3 | 1 | TS | N | Q | 49.74 | 3633 | 0.5620045
3 | 1 | MS | N | Q | 46.85 | 3592 | 0.5611052
3 | 1 | TS | N | Q | 45.45 | 3782 | 0.5922237
3 | 1 | MS | N | Q | 47.82 | 4027 | 0.624476
3 | 1 | TS | N | Q | 47.83 | 3649 | 0.5658586
3 | 2 | TS | N | L | 50.88 | 4614 | 0.7295554
3 | 2 | MS | N | L | 53.24 | 4765 | 0.7479672
3 | 2 | TS | N | L | 48.35 | 4299 | 0.6764592
3 | 2 | MS | N | L | 48.57 | 4367 | 0.6938523
3 | 2 | TS | N | L | 49.09 | 4639 | 0.7388537
3 | 2 | MS | N | L | 50.07 | 4635 | 0.7275609
3 | 2 | MS | N | Q | 46.25 | 3780 | 0.5976852
3 | 2 | TS | N | Q | 46.22 | 3797 | 0.6091447
3 | 2 | MS | N | Q | 46.32 | 3591 | 0.5705572
3 | 2 | TS | N | Q | 44.57 | 3806 | 0.6003391
3 | 2 | MS | N | Q | 45.58 | 3766 | 0.5969157
3 | 2 | TS | N | Q | 46.18 | 3615 | 0.572982
3 | 3 | TS | N | L | 50.44 | 4696 | 0.7299969
3 | 3 | MS | N | L | 50.91 | 4489 | 0.7080721
3 | 3 | TS | N | L | 52.16 | 4216 | 0.6666245
3 | 3 | MS | N | L | 51.04 | 4437 | 0.6998698
3 | 3 | TS | N | L | 50.85 | 4510 | 0.7096606
3 | 3 | MS | N | L | 47.54 | 4361 | 0.6912239
3 | 3 | MS | N | Q | 49 | 4213 | 0.6613191
3 | 3 | TS | N | Q | 54.66 | 4123 | 0.6456209
3 | 3 | MS | N | Q | 48.9 | 3983 | 0.6267358
3 | 3 | TS | N | Q | 50.9 | 4025 | 0.6318086
3 | 3 | MS | N | Q | 49.67 | 4167 | 0.6383377
3 | 3 | TS | N | Q | 48.77 | 4026 | 0.6335019
3 | 4 | TS | N | L | 53.46 | 4656 | 0.7255442
3 | 4 | MS | N | L | 50.87 | 4642 | 0.7286597
3 | 4 | TS | N | L | 53.6 | 4510 | 0.7079395
3 | 4 | MS | N | L | 50.47 | 4742 | 0.7443568
3 | 4 | TS | N | L | 56.91 | 4710 | 0.7375393
3 | 4 | MS | N | L | 52.93 | 4777 | 0.7534997
3 | 4 | MS | N | Q | 49.6 | 3897 | 0.6132034
3 | 4 | TS | N | Q | 50.68 | 3971 | 0.6248475
3 | 4 | MS | N | Q | 50.41 | 4012 | 0.631299
3 | 4 | TS | N | Q | 49.74 | 3878 | 0.611696
3 | 4 | MS | N | Q | 46.95 | 3863 | 0.613774
3 | 4 | TS | N | Q | 51.99 | 4020 | 0.6356334
3 | 5 | TS | N | L | 51.45 | 4632 | 0.7130517
3 | 5 | MS | N | L | 50.55 | 4615 | 0.7156584
3 | 5 | TS | N | L | 53.89 | 4267 | 0.6616933
3 | 5 | MS | N | L | 55.09 | 4554 | 0.7079229
3 | 5 | TS | N | L | 54.4 | 4489 | 0.6859818
3 | 5 | MS | N | L | 50.33 | 4507 | 0.6887325
3 | 5 | MS | N | Q | 48.66 | 3678 | 0.5900538
3 | 5 | TS | N | Q | 50.92 | 3646 | 0.5806986
3 | 5 | MS | N | Q | 45.94 | 3912 | 0.617059
3 | 5 | TS | N | Q | 52.64 | 3963 | 0.6311872
3 | 5 | MS | N | Q | 43.75 | 3696 | 0.5858206
3 | 5 | TS | N | Q | 48.89 | 3655 | 0.5709464
3 | 6 | TS | N | L | 55.26 | 4679 | 0.7202869
3 | 6 | MS | N | L | 52.57 | 4626 | 0.7208693
3 | 6 | TS | N | L | 49.62 | 4492 | 0.7119876
3 | 6 | MS | N | L | 53.27 | 4692 | 0.7400922
3 | 6 | TS | N | L | 52.55 | 4695 | 0.7351904
3 | 6 | MS | N | L | 52.02 | 4535 | 0.7066887
3 | 6 | MS | N | Q | 47.09 | 4079 | 0.6418416
3 | 6 | TS | N | Q | 49.16 | 3984 | 0.631469
3 | 6 | MS | N | Q | 49.55 | 4098 | 0.6542677
3 | 6 | TS | N | Q | 47.58 | 3831 | 0.5897454
3 | 6 | MS | N | Q | 46.75 | 3730 | 0.5826622
3 | 6 | TS | N | Q | 47.59 | 3770 | 0.5889105
4 | 1 | TS | N | L | 43.48 | 4270 | 2.812643
4 | 1 | MS | N | L | 34.43 | 4320 | 2.871369
4 | 1 | TS | N | L | 41.7 | 4351 | 2.887633
4 | 1 | MS | N | L | 36.44 | 4058 | 2.693178
4 | 1 | TS | N | L | 40.82 | 4379 | 2.897493
4 | 1 | MS | N | L | 37.67 | 4458 | 2.949766
4 | 1 | MS | N | Q | 25.65 | 3128 | 2.079084
4 | 1 | TS | N | Q | 29.03 | 2704 | 1.802667
4 | 1 | MS | N | Q | 25.64 | 2635 | 1.740904
4 | 1 | TS | N | Q | 28.74 | 2760 | 1.828982
4 | 1 | MS | N | Q | 24.14 | 2725 | 1.803076
4 | 1 | TS | N | Q | 29.33 | 2688 | 1.792
4 | 2 | TS | N | L | 41.52 | 5179 | 3.452667
4 | 2 | MS | N | L | 40.59 | 5186 | 3.483328
4 | 2 | TS | N | L | 40.05 | 5184 | 3.497638
4 | 2 | MS | N | L | 41.31 | 5228 | 3.537875
4 | 2 | TS | N | L | 43.38 | 5151 | 3.464999
4 | 2 | MS | N | L | 42.84 | 5477 | 3.689807
4 | 2 | MS | N | Q | 25.51 | 2525 | 1.703614
4 | 2 | TS | N | Q | 22.89 | 2582 | 1.736872
4 | 2 | MS | N | Q | 24.74 | 2637 | 1.77918
4 | 2 | TS | N | Q | 24.11 | 2355 | 1.584172
4 | 2 | MS | N | Q | 24.64 | 2455 | 1.653912
4 | 2 | TS | N | Q | 26.27 | 2343 | 1.585547
4 | 3 | TS | N | L | 39.77 | 4570 | 3.069574
4 | 3 | MS | N | L | 37.72 | 5030 | 3.393735
4 | 3 | TS | N | L | 39.86 | 4430 | 2.997855
4 | 3 | MS | N | L | 36.06 | 4708 | 3.185982
4 | 3 | TS | N | L | 41.71 | 4946 | 3.33706
4 | 3 | MS | N | L | 37.59 | 5232 | 3.530024
4 | 3 | MS | N | Q | 21.25 | 2398 | 1.62519
4 | 3 | TS | N | Q | 30.87 | 2353 | 1.597072
4 | 3 | MS | N | Q | 26.12 | 2200 | 1.488777
4 | 3 | TS | N | Q | 27.7 | 2176 | 1.468144
4 | 3 | MS | N | Q | 25.34 | 2102 | 1.420337
4 | 3 | TS | N | Q | 29.09 | 2120 | 1.432499
4 | 4 | TS | N | L | 38.47 | 4866 | 3.25862
4 | 4 | MS | N | L | 32.09 | 4330 | 2.921445
4 | 4 | TS | N | L | 41.3 | 4893 | 3.321069
4 | 4 | MS | N | L | 34.96 | 4644 | 3.142673
4 | 4 | TS | N | L | 40.58 | 4699 | 3.18464
4 | 4 | MS | N | L | 37.93 | 5358 | 3.620439
4 | 4 | MS | N | Q | 24.22 | 2741 | 1.843829
4 | 4 | TS | N | Q | 30.44 | 2690 | 1.806817
4 | 4 | MS | N | Q | 24.94 | 2827 | 1.898837
4 | 4 | TS | N | Q | 30.04 | 2792 | 1.886575
4 | 4 | MS | N | Q | 26.19 | 2804 | 1.891855
4 | 4 | TS | N | Q | 30.07 | 2665 | 1.795387
4 | 5 | TS | N | L | 44 | 4396 | 2.935065
4 | 5 | MS | N | L | 35.46 | 4915 | 3.301303
4 | 5 | TS | N | L | 46.84 | 4622 | 3.127785
4 | 5 | MS | N | L | 35.65 | 4786 | 3.233935
4 | 5 | TS | N | L | 47.64 | 5160 | 3.471053
4 | 5 | MS | N | L | 36.12 | 5294 | 3.566521
4 | 5 | MS | N | Q | 30.22 | 2920 | 1.961303
4 | 5 | TS | N | Q | 34.83 | 2531 | 1.707662
4 | 5 | MS | N | Q | 26.08 | 2741 | 1.843829
4 | 5 | TS | N | Q | 32.72 | 2656 | 1.781312
4 | 5 | MS | N | Q | 24.99 | 2855 | 1.911911
4 | 5 | TS | N | Q | 32.44 | 2695 | 1.802062
4 | 6 | TS | N | L | 38.03 | 5016 | 3.359071
4 | 6 | MS | N | L | 36.26 | 4867 | 3.278855
4 | 6 | TS | N | L | 40.08 | 4415 | 3.01454
4 | 6 | MS | N | L | 36.17 | 4586 | 3.126641
4 | 6 | TS | N | L | 38.97 | 5077 | 3.42033
4 | 6 | MS | N | L | 38.61 | 5193 | 3.529949
4 | 6 | MS | N | Q | 25 | 2370 | 1.603819
4 | 6 | TS | N | Q | 31.25 | 2302 | 1.555478
4 | 6 | MS | N | Q | 25.46 | 2307 | 1.558857
4 | 6 | TS | N | Q | 28.57 | 2271 | 1.539119
4 | 6 | MS | N | Q | 24.72 | 2281 | 1.538988
4 | 6 | TS | N | Q | 30.63 | 2192 | 1.476731
1 | 1 | TS | 20% | L | 60.77393 | 6587.155 | 4.701469
1 | 1 | MS | 20% | L | 67.12723 | 6709.523 | 4.781788
1 | 1 | TS | 20% | L | 69.67027 | 7337.88 | 5.213576
1 | 1 | MS | 20% | L | 66.04526 | 7287.138 | 5.182353
1 | 1 | TS | 20% | L | 69.12951 | 7088.976 | 5.038265
1 | 1 | MS | 20% | L | 71.00726 | 7398.286 | 5.280784
1 | 1 | TS | 20% | Q | 45.35063 | 4692.758 | 3.301959
1 | 1 | MS | 20% | Q | 44.57997 | 4732.963 | 3.352784
1 | 1 | TS | 20% | Q | 47.6386 | 4305.856 | 3.055224
1 | 1 | MS | 20% | Q | 40.6997 | 4414.322 | 3.126653
1 | 1 | TS | 20% | Q | 40.50749 | 4270.18 | 3.009631
1 | 1 | MS | 20% | Q | 43.45124 | 4349.99 | 3.071653
1 | 2 | TS | 20% | L | 80.66643 | 7086.678 | 5.004535
1 | 2 | MS | 20% | L | 65.40608 | 7325.132 | 5.164634
1 | 2 | TS | 20% | L | 79.92257 | 7084.027 | 4.977441
1 | 2 | MS | 20% | L | 60.16048 | 7014.321 | 4.953221
1 | 2 | TS | 20% | L | 77.21038 | 7101.636 | 4.975945
1 | 2 | MS | 20% | L | 61.88908 | 6985.282 | 4.910289
1 | 2 | TS | 20% | Q | 41.44648 | 4460.393 | 3.106207
1 | 2 | MS | 20% | Q | 44.57449 | 4245.839 | 2.99574
1 | 2 | TS | 20% | Q | 45.36637 | 4277.166 | 3.02417
1 | 2 | MS | 20% | Q | 43.78319 | 4300.751 | 3.03372
1 | 2 | TS | 20% | Q | 43.03836 | 4091.024 | 2.878985
1 | 2 | MS | 20% | Q | 45.79157 | 4396.671 | 3.094152
1 | 3 | TS | 20% | L | 75.53266 | 7335.692 | 5.162504
1 | 3 | MS | 20% | L | 69.48451 | 7579.905 | 5.324266
1 | 3 | TS | 20% | L | 71.54143 | 7225.715 | 5.108819
1 | 3 | MS | 20% | L | 66.06714 | 7363.871 | 5.191182
1 | 3 | TS | 20% | L | 76.41241 | 7239.363 | 5.13866
1 | 3 | MS | 20% | L | 66.97999 | 7555.214 | 5.338841
1 | 3 | TS | 20% | Q | 37.82857 | 3917.591 | 2.751256
1 | 3 | MS | 20% | Q | 27.15986 | 4019.565 | 2.849081
1 | 3 | TS | 20% | Q | 39.56384 | 3877.948 | 2.744677
1 | 3 | MS | 20% | Q | 35.94025 | 3860.17 | 2.732678
1 | 3 | TS | 20% | Q | 33.32132 | 3808.195 | 2.693619
1 | 3 | MS | 20% | Q | 30.19691 | 3848.247 | 2.719702
1 | 4 | TS | 20% | L | 75.51705 | 7293.952 | 5.069738
1 | 4 | MS | 20% | L | 64.07411 | 7468.451 | 5.209914
1 | 4 | TS | 20% | L | 79.0228 | 7556.829 | 5.345523
1 | 4 | MS | 20% | L | 65.03581 | 7500.891 | 5.318703
1 | 4 | TS | 20% | L | 80.68461 | 7190.722 | 5.113784
1 | 4 | MS | 20% | L | 64.77402 | 7531.355 | 5.34136
1 | 4 | TS | 20% | Q | 47.37601 | 4263.235 | 2.991495
1 | 4 | MS | 20% | Q | 45.54481 | 4051.946 | 2.86162
1 | 4 | TS | 20% | Q | 46.24098 | 4253.334 | 3.003694
1 | 4 | MS | 20% | Q | 44.84014 | 4164.31 | 2.938869
1 | 4 | TS | 20% | Q | 41.94249 | 4037.201 | 2.849549
1 | 4 | MS | 20% | Q | 45.28127 | 4278.039 | 3.032175
1 | 5 | TS | 20% | L | 81.97188 | 7394.329 | 5.178518
1 | 5 | MS | 20% | L | 65.59481 | 7249.726 | 5.079733
1 | 5 | TS | 20% | L | 76.9959 | 7216.733 | 5.078927
1 | 5 | MS | 20% | L | 63.36136 | 7041.523 | 4.963125
1 | 5 | TS | 20% | L | 78.52825 | 7263 | 5.13681
1 | 5 | MS | 20% | L | 61.90725 | 7152.557 | 5.057646
1 | 5 | TS | 20% | Q | 39.08192 | 4157.785 | 2.909948
1 | 5 | MS | 20% | Q | 45.39978 | 3813.222 | 2.699566
1 | 5 | TS | 20% | Q | 38.03116 | 3940.78 | 2.788043
1 | 5 | MS | 20% | Q | 42.74099 | 3658.155 | 2.59024
1 | 5 | TS | 20% | Q | 39.01202 | 4047.192 | 2.851565
1 | 5 | MS | 20% | Q | 39.23094 | 3776.988 | 2.661149
1 | 6 | TS | 20% | L | 72.95205 | 6860.485 | 4.824536
1 | 6 | MS | 20% | L | 63.1749 | 6753.615 | 4.760918
1 | 6 | TS | 20% | L | 66.0224 | 6595.735 | 4.663205
1 | 6 | MS | 20% | L | 61.14589 | 6599.036 | 4.654915
1 | 6 | TS | 20% | L | 69.23776 | 6395.27 | 4.542241
1 | 6 | MS | 20% | L | 59.87807 | 6585.776 | 4.672969
1 | 6 | TS | 20% | Q | 44.07944 | 4404.343 | 3.082053
1 | 6 | MS | 20% | Q | 43.89084 | 4308.671 | 3.044083
1 | 6 | TS | 20% | Q | 39.39002 | 4456.451 | 3.166487
1 | 6 | MS | 20% | Q | 44.05282 | 4410.195 | 3.114413
1 | 6 | TS | 20% | Q | 37.51269 | 4257.551 | 3.014427
1 | 6 | MS | 20% | Q | 43.48785 | 4367.912 | 3.110286
2 | 1 | TS | 20% | L | 82.62547 | 7827.034 | 1.971657
2 | 1 | MS | 20% | L | 71.47138 | 8043.443 | 2.040793
2 | 1 | TS | 20% | L | 75.07706 | 7651.723 | 1.948376
2 | 1 | MS | 20% | L | 70.72032 | 7765.007 | 1.984986
2 | 1 | TS | 20% | L | 83.54372 | 7716.168 | 1.972501
2 | 1 | MS | 20% | L | 71.50248 | 7587.536 | 1.939177
2 | 1 | TS | 20% | Q | 41.41939 | 2451.538 | 0.6259244
2 | 1 | MS | 20% | Q | 37.24417 | 2603.21 | 0.6669939
2 | 1 | TS | 20% | Q | 47.53633 | 2831.588 | 0.7190356
2 | 1 | MS | 20% | Q | 40.88998 | 2985.244 | 0.7623106
2 | 1 | TS | 20% | Q | 44.87508 | 2846.11 | 0.7244684
2 | 1 | MS | 20% | Q | 39.7406 | 2834.784 | 0.7230979
2 | 2 | TS | 20% | L | 87.23931 | 7514.266 | 1.904095
2 | 2 | MS | 20% | L | 75.09128 | 7718.654 | 1.976804
2 | 2 | TS | 20% | L | 84.25389 | 7605.207 | 1.971941
2 | 2 | MS | 20% | L | 71.5079 | 7365.657 | 1.904134
2 | 2 | TS | 20% | L | 87.59499 | 7460.311 | 1.938329
2 | 2 | MS | 20% | L | 70.41968 | 7446.263 | 1.93148
2 | 2 | TS | 20% | Q | 37.46289 | 2406.618 | 0.6232403
2 | 2 | MS | 20% | Q | 31.31538 | 2536.004 | 0.6564294
2 | 2 | TS | 20% | Q | 44.73907 | 2466.534 | 0.6371638
2 | 2 | MS | 20% | Q | 37.85054 | 2597.264 | 0.6728476
2 | 2 | TS | 20% | Q | 40.92782 | 2562.363 | 0.6624608
2 | 2 | MS | 20% | Q | 34.66088 | 2531.054 | 0.6544285
2 | 3 | TS | 20% | L | 87.32683 | 7618.555 | 1.916438
2 | 3 | MS | 20% | L | 70.16702 | 7344.121 | 1.870502
2 | 3 | TS | 20% | L | 76.60307 | 7538.341 | 1.928834
2 | 3 | MS | 20% | L | 67.93425 | 7251.743 | 1.85171
2 | 3 | TS | 20% | L | 74.14143 | 6913.119 | 1.777603
2 | 3 | MS | 20% | L | 68.44659 | 7678.762 | 1.975123
2 | 3 | TS | 20% | Q | 44.19534 | 2531.136 | 0.6428682
2 | 3 | MS | 20% | Q | 35.74296 | 2343.197 | 0.5973238
2 | 3 | TS | 20% | Q | 44.64408 | 2404.629 | 0.6148267
2 | 3 | MS | 20% | Q | 35.14106 | 2365.047 | 0.6051297
2 | 3 | TS | 20% | Q | 40.15968 | 2420.901 | 0.6206429
2 | 3 | MS | 20% | Q | 35.03307 | 2448.052 | 0.6297418
2 | 4 | TS | 20% | L | 82.02626 | 7518.989 | 1.909267
2 | 4 | MS | 20% | L | 71.69268 | 7455.745 | 1.907737
2 | 4 | TS | 20% | L | 76.06285 | 7301.423 | 1.884133
2 | 4 | MS | 20% | L | 71.67907 | 7317.095 | 1.884598
2 | 4 | TS | 20% | L | 77.62657 | 7292.959 | 1.880827
2 | 4 | MS | 20% | L | 71.40831 | 7435.54 | 1.913253
2 | 4 | TS | 20% | Q | 45.91516 | 2630.168 | 0.6749893
2 | 4 | MS | 20% | Q | 37.22471 | 2686.164 | 0.6901829
2 | 4 | TS | 20% | Q | 49.15112 | 2866.531 | 0.736578
2 | 4 | MS | 20% | Q | 38.43555 | 2986.257 | 0.7681037
2 | 4 | TS | 20% | Q | 47.30892 | 2927.415 | 0.7536946
2 | 4 | MS | 20% | Q | 37.2727 | 2888.894 | 0.7431103
2 | 5 | TS | 20% | L | 73.89702 | 7420.263 | 1.872509
2 | 5 | MS | 20% | L | 66.91628 | 7241.562 | 1.839491
2 | 5 | TS | 20% | L | 63.76827 | 6634.253 | 1.69404
2 | 5 | MS | 20% | L | 61.91065 | 6894.361 | 1.764466
2 | 5 | TS | 20% | L | 76.244 | 7237.345 | 1.856951
2 | 5 | MS | 20% | L | 64.21734 | 6915.603 | 1.767851
2 | 5 | TS | 20% | Q | 44.47331 | 2524.624 | 0.6468624
2 | 5 | MS | 20% | Q | 42.32255 | 3187.67 | 0.8131997
2 | 5 | TS | 20% | Q | 52.35173 | 3413.399 | 0.8707743
2 | 5 | MS | 20% | Q | 42.21069 | 3438.358 | 0.8798735
2 | 5 | TS | 20% | Q | 48.39318 | 3275.819 | 0.837405
2 | 5 | MS | 20% | Q | 41.9848 | 3138.641 | 0.8039954
2 | 6 | TS | 20% | L | 80.97382 | 7623.434 | 1.928441
2 | 6 | MS | 20% | L | 71.79214 | 7752.201 | 1.97354
2 | 6 | TS | 20% | L | 77.12864 | 6973.912 | 1.783059
2 | 6 | MS | 20% | L | 67.38764 | 7276.343 | 1.861848
2 | 6 | TS | 20% | L | 83.1176 | 7332.847 | 1.880094
2 | 6 | MS | 20% | L | 68.73305 | 7320.957 | 1.867843
2 | 6 | TS | 20% | Q | 48.70436 | 2937.547 | 0.7493839
2 | 6 | MS | 20% | Q | 39.47069 | 2789.207 | 0.7130502
2 | 6 | TS | 20% | Q | 44.41942 | 2626.728 | 0.6728637
2 | 6 | MS | 20% | Q | 39.08374 | 2629.121 | 0.6748197
2 | 6 | TS | 20% | Q | 36.9748 | 2602.097 | 0.6665628
2 | 6 | MS | 20% | Q | 36.76899 | 2545.758 | 0.6501982
3 | 1 | TS | 20% | L | 61.35371 | 4715.366 | 0.7223375
3 | 1 | MS | 20% | L | 57.53189 | 4778.902 | 0.7374524
3 | 1 | TS | 20% | L | 53.08646 | 4622.59 | 0.7185852
3 | 1 | MS | 20% | L | 49.49754 | 4525.496 | 0.7009311
3 | 1 | TS | 20% | L | 54.63629 | 4684.4 | 0.7353154
3 | 1 | MS | 20% | L | 52.55044 | 4603.929 | 0.7244406
3 | 1 | TS | 20% | Q | 46.2559 | 4026.226 | 0.6288687
3 | 1 | MS | 20% | Q | 46.59936 | 3918.143 | 0.6113542
3 | 1 | TS | 20% | Q | 46.0201 | 3900.322 | 0.6088142
3 | 1 | MS | 20% | Q | 47.02393 | 4119.383 | 0.6419458
3 | 1 | TS | 20% | Q | 46.70452 | 3879.958 | 0.6009089
3 | 1 | MS | 20% | Q | 47.64115 | 4035.735 | 0.6279084
3 | 2 | TS | 20% | L | 55.77435 | 4738.816 | 0.7447266
3 | 2 | MS | 20% | L | 59.83951 | 4879.496 | 0.765004
3 | 2 | TS | 20% | L | 53.14115 | 4535.364 | 0.7136517
3 | 2 | MS | 20% | L | 53.63143 | 4420.563 | 0.7015178
3 | 2 | TS | 20% | L | 52.50523 | 4779.541 | 0.759377
3 | 2 | MS | 20% | L | 54.33044 | 4798.145 | 0.7550344
3 | 2 | TS | 20% | Q | 44.62405 | 4006.491 | 0.6351425
3 | 2 | MS | 20% | Q | 48.29423 | 4060.098 | 0.6419737
3 | 2 | TS | 20% | Q | 42.4313 | 3946.877 | 0.6300798
3 | 2 | MS | 20% | Q | 49.04929 | 4015.631 | 0.6397171
3 | 2 | TS | 20% | Q | 42.90678 | 3993.378 | 0.6337831
3 | 2 | MS | 20% | Q | 45.41091 | 3845.054 | 0.6116993
3 | 3 | TS | 20% | L | 57.98791 | 4807.057 | 0.7454311
3 | 3 | MS | 20% | L | 56.3842 | 4612.833 | 0.7284968
3 | 3 | TS | 20% | L | 52.0912 | 4613.543 | 0.7313785
3 | 3 | MS | 20% | L | 53.47735 | 4635.034 | 0.7311068
3 | 3 | TS | 20% | L | 54.93845 | 4624.988 | 0.7304318
3 | 3 | MS | 20% | L | 46.97489 | 4487.781 | 0.7174511
3 | 3 | TS | 20% | Q | 51.9516 | 4403.87 | 0.6939827
3 | 3 | MS | 20% | Q | 46.23342 | 4351.575 | 0.6830714
3 | 3 | TS | 20% | Q | 49.12683 | 4329.388 | 0.6787898
3 | 3 | MS | 20% | Q | 51.00661 | 4523.757 | 0.7039197
3 | 3 | TS | 20% | Q | 51.60612 | 4455.975 | 0.7030023
3 | 3 | MS | 20% | Q | 47.19975 | 4297.496 | 0.6770909
3 | 4 | TS | 20% | L | 58.09882 | 4727.744 | 0.7358294
3 | 4 | MS | 20% | L | 54.47197 | 4785.489 | 0.7493373
3 | 4 | TS | 20% | L | 60.35676 | 4602.875 | 0.7216384
3 | 4 | MS | 20% | L | 59.58548 | 4700.231 | 0.7378003
3 | 4 | TS | 20% | L | 61.18027 | 4829.902 | 0.7572422
3 | 4 | MS | 20% | L | 57.50494 | 4840.391 | 0.7625771
3 | 4 | TS | 20% | Q | 53.76948 | 4276.034 | 0.6735994
3 | 4 | MS | 20% | Q | 51.86536 | 4386.435 | 0.6929789
3 | 4 | TS | 20% | Q | 50.90604 | 4201.958 | 0.6645341
3 | 4 | MS | 20% | Q | 49.27924 | 4206.98 | 0.6684275
3 | 4 | TS | 20% | Q | 46.50283 | 4254.889 | 0.6702391
3 | 4 | MS | 20% | Q | 50.17413 | 4316.177 | 0.6800319
3 | 5 | TS | 20% | L | 55.53845 | 4729.297 | 0.7307162
3 | 5 | MS | 20% | L | 55.44926 | 4710.823 | 0.7323088
3 | 5 | TS | 20% | L | 54.78926 | 4446.361 | 0.6903688
3 | 5 | MS | 20% | L | 54.91801 | 4583.975 | 0.7117241
3 | 5 | TS | 20% | L | 56.82752 | 4542.563 | 0.7035598
3 | 5 | MS | 20% | L | 56.83123 | 4574.813 | 0.7008079
3 | 5 | TS | 20% | Q | 50.25671 | 4164.966 | 0.6617018
3 | 5 | MS | 20% | Q | 47.94256 | 3970.875 | 0.6329926
3 | 5 | TS | 20% | Q | 47.61287 | 4054.354 | 0.6432021
3 | 5 | MS | 20% | Q | 47.12592 | 4036.049 | 0.6372422
3 | 5 | TS | 20% | Q | 44.84582 | 4140.995 | 0.649472
3 | 5 | MS | 20% | Q | 48.57882 | 4170.477 | 0.6578298
3 | 6 | TS | 20% | L | 55.49096 | 4796.445 | 0.7401885
3 | 6 | MS | 20% | L | 54.33904 | 4796.516 | 0.7465142
3 | 6 | TS | 20% | L | 58.47504 | 4622.713 | 0.7336037
3 | 6 | MS | 20% | L | 53.01447 | 4700.354 | 0.7396424
3 | 6 | TS | 20% | L | 52.3731 | 4833.084 | 0.7586777
3 | 6 | MS | 20% | L | 53.51386 | 4721.732 | 0.7376231
3 | 6 | TS | 20% | Q | 46.44978 | 4129.28 | 0.6389568
3 | 6 | MS | 20% | Q | 45.95978 | 4268.681 | 0.6708511
3 | 6 | TS | 20% | Q | 46.04943 | 4201.69 | 0.6668087
3 | 6 | MS | 20% | Q | 46.72543 | 4110.835 | 0.6463764
3 | 6 | TS | 20% | Q | 49.7672 | 4124.3 | 0.6484665
3 | 6 | MS | 20% | Q | 48.86695 | 4290.138 | 0.6790222
4 | 1 | TS | 20% | L | 60.94016 | 5490.183 | 3.616376
4 | 1 | MS | 20% | L | 54.16926 | 5736.224 | 3.795256
4 | 1 | TS | 20% | L | 59.82168 | 5620.435 | 3.733483
4 | 1 | MS | 20% | L | 54.68722 | 5382.481 | 3.572197
4 | 1 | TS | 20% | L | 60.13917 | 5636.846 | 3.736501
4 | 1 | MS | 20% | L | 53.85542 | 5830.284 | 3.857777
4 | 1 | TS | 20% | Q | 33.46718 | 3555.268 | 2.364481
4 | 1 | MS | 20% | Q | 36.78472 | 3629.207 | 2.41222
4 | 1 | TS | 20% | Q | 32.46312 | 3441.808 | 2.290456
4 | 1 | MS | 20% | Q | 35.68032 | 3394.725 | 2.252154
4 | 1 | TS | 20% | Q | 33.15497 | 3440.294 | 2.283304
4 | 1 | MS | 20% | Q | 34.84328 | 3276.236 | 2.168367
4 | 2 | TS | 20% | L | 65.88987 | 6217.629 | 4.123913
4 | 2 | MS | 20% | L | 54.80535 | 6230.906 | 4.178043
4 | 2 | TS | 20% | L | 62.94232 | 6151.166 | 4.143194
4 | 2 | MS | 20% | L | 55.72816 | 6326.02 | 4.277267
4 | 2 | TS | 20% | L | 64.18155 | 6235.017 | 4.201393
4 | 2 | MS | 20% | L | 59.5807 | 6513.697 | 4.38822
4 | 2 | TS | 20% | Q | 29.40213 | 3109.708 | 2.097571
4 | 2 | MS | 20% | Q | 35.172 | 3021.379 | 2.04025
4 | 2 | TS | 20% | Q | 27.98416 | 3096.244 | 2.086343
4 | 2 | MS | 20% | Q | 35.14217 | 3026.222 | 2.038739
4 | 2 | TS | 20% | Q | 29.44444 | 3047.973 | 2.057059
4 | 2 | MS | 20% | Q | 33.70185 | 3140.621 | 2.117183
4 | 3 | TS | 20% | L | 60.4798 | 5942.767 | 3.970113
4 | 3 | MS | 20% | L | 56.01551 | 5943.568 | 4.003386
4 | 3 | TS | 20% | L | 61.2796 | 5556.992 | 3.760509
4 | 3 | MS | 20% | L | 54.86251 | 5861.066 | 3.969744
4 | 3 | TS | 20% | L | 61.17886 | 6082.649 | 4.103955
4 | 3 | MS | 20% | L | 58.86475 | 6290.909 | 4.251703
4 | 3 | TS | 20% | Q | 35.56577 | 2819.65 | 1.900707
4 | 3 | MS | 20% | Q | 28.24662 | 2905.967 | 1.964408
4 | 3 | TS | 20% | Q | 30.55131 | 2927.119 | 1.983291
4 | 3 | MS | 20% | Q | 32.13382 | 2781.865 | 1.888298
4 | 3 | TS | 20% | Q | 31.89239 | 2768.479 | 1.868995
4 | 3 | MS | 20% | Q | 31.10793 | 2786.673 | 1.882461
4 | 4 | TS | 20% | L | 58.9432 | 6150.404 | 4.100569
4 | 4 | MS | 20% | L | 51.11945 | 5606.195 | 3.785888
4 | 4 | TS | 20% | L | 58.35939 | 5922.937 | 4.009843
4 | 4 | MS | 20% | L | 52.21254 | 5700.494 | 3.860954
4 | 4 | TS | 20% | L | 59.11694 | 5626.571 | 3.813281
4 | 4 | MS | 20% | L | 52.01498 | 6136.368 | 4.146388
4 | 4 | TS | 20% | Q | 37.05111 | 3353.564 | 2.262178
4 | 4 | MS | 20% | Q | 35.02637 | 3397.205 | 2.28724
4 | 4 | TS | 20% | Q | 34.93541 | 3375.659 | 2.269355
4 | 4 | MS | 20% | Q | 35.26774 | 3362.184 | 2.27039
4 | 4 | TS | 20% | Q | 33.71294 | 3299.959 | 2.221219
4 | 4 | MS | 20% | Q | 34.10948 | 3387.599 | 2.27538
4 | 5 | TS | 20% | L | 61.03525 | 5538.443 | 3.678285
4 | 5 | MS | 20% | L | 55.35377 | 6019.297 | 4.046533
4 | 5 | TS | 20% | L | 64.76371 | 5814.661 | 3.931421
4 | 5 | MS | 20% | L | 50.80693 | 5644.04 | 3.82012
4 | 5 | TS | 20% | L | 66.29765 | 5870.768 | 3.949176
4 | 5 | MS | 20% | L | 50.44641 | 6101.339 | 4.107033
4 | 5 | TS | 20% | Q | 38.29219 | 3279.37 | 2.203221
4 | 5 | MS | 20% | Q | 33.60967 | 3365.196 | 2.258468
4 | 5 | TS | 20% | Q | 37.79475 | 3112.362 | 2.096274
4 | 5 | MS | 20% | Q | 31.94316 | 3418.013 | 2.290893
4 | 5 | TS | 20% | Q | 33.15997 | 3278.293 | 2.195872
4 | 5 | MS | 20% | Q | 31.80187 | 3291.459 | 2.21223
4 | 6 | TS | 20% | L | 59.77312 | 5952.263 | 3.969259
4 | 6 | MS | 20% | L | 53.97125 | 5947.155 | 4.003093
4 | 6 | TS | 20% | L | 61.81829 | 5673.812 | 3.860298
4 | 6 | MS | 20% | L | 53.78468 | 5645.392 | 3.848912
4 | 6 | TS | 20% | L | 62.05547 | 6118.526 | 4.121997
4 | 6 | MS | 20% | L | 55.65008 | 6025.448 | 4.082299
4 | 6 | TS | 20% | Q | 35.08859 | 3077.374 | 2.087545
4 | 6 | MS | 20% | Q | 34.30468 | 3003.028 | 2.030405
4 | 6 | TS | 20% | Q | 35.7599 | 3032.565 | 2.045412
4 | 6 | MS | 20% | Q | 34.91797 | 3043.434 | 2.053401
4 | 6 | TS | 20% | Q | 33.62391 | 2993.062 | 2.020148
4 | 6 | MS | 20% | Q | 33.65894 | 2966.102 | 2.002428

## Tabelle2
[5 empty] | 5%-Fraktile | [10 empty] | Mittelwerte
MS | [10 empty] | MS
5%-Fraktil nach EN 326-2 3-Punkt-Biegeprüfung |  | T |  |  | 20% |  |  | N |  |  | Mittelwerte 3-Punkt-Biegeprüfung |  | T |  |  | 20% |  |  | N
Platte | Orientierung | σB [N/mm²] | Em [N/mm²] | EJ [kNm²/m] | σB [N/mm²] | Em [N/mm²] | EJ [kNm²/m] | σB [N/mm²] | Em [N/mm²] | EJ [kNm²/m] | Platte | Orientierung | σB [N/mm²] | Em [N/mm²] | EJ [kNm²/m] | σB [N/mm²] | Em [N/mm²] | EJ [kNm²/m] | σB [N/mm²] | Em [N/mm²] | EJ [kNm²/m]
1 | HR | 85.41995 | 7442.471 | 5.264476 | 63.50503 | 6555.131 | 4.642082 | 42.11503 | 5573.586 | 3.958571 | 1 | HR | 98.08833 | 8260.111 | 5.827976 | 74.54402 | 7103.01 | 5.01525 | 52.76389 | 6032.611 | 4.263422
| NR | 38.45129 | 4396.142 | 3.100322 | 34.72167 | 3773.051 | 2.657673 | 31.28714 | 3147.571 | 2.214912 |  | NR | 47.61889 | 5031.111 | 3.545558 | 41.48491 | 4195.499 | 2.956833 | 37.66667 | 3422.5 | 2.412221
2 | HR | 88.00719 | 8207.43 | 2.087795 | 69.64091 | 6967.127 | 1.777476 | 51.86794 | 5768.594 | 1.479058 | 2 | HR | 103.5989 | 8810.5 | 2.24856 | 79.40282 | 7398.897 | 1.88995 | 58.32611 | 6169.278 | 1.577572
| NR | 45.82602 | 2682.121 | 0.6885969 | 38.97856 | 2246.119 | 0.5772923 | 32.05616 | 1848.666 | 0.4755904 |  | NR | 56.1 | 3046.778 | 0.7805216 | 44.64732 | 2706.986 | 0.6933192 | 36.92333 | 2411 | 0.6173589
3 | HR | 54.42059 | 4676.223 | 0.7258054 | 51.86186 | 4558.899 | 0.7053096 | 47.99159 | 4393.224 | 0.6798454 | 3 | HR | 60.32389 | 4829.722 | 0.7558133 | 56.03583 | 4680.703 | 0.7318366 | 51.89278 | 4536.722 | 0.7086708
| NR | 39.18236 | 4027.967 | 0.6329357 | 42.04207 | 3795.763 | 0.5960619 | 44.45902 | 3554.497 | 0.5581317 |  | NR | 46.79278 | 4444.111 | 0.700661 | 47.65485 | 4138.386 | 0.6516862 | 49.08389 | 3843 | 0.6043677
4 | HR | 75.92514 | 6715.569 | 4.474541 | 57.23867 | 5450.933 | 3.625542 | 36.52864 | 4203.331 | 2.793796 | 4 | HR | 83.08056 | 7056.667 | 4.726816 | 61.612 | 5866.782 | 3.934643 | 41.56667 | 4755.778 | 3.194985
| NR | 33.191 | 3362.743 | 2.288658 | 28.18017 | 2703.042 | 1.839655 | 23.56662 | 2036.393 | 1.384276 |  | NR | 39.59611 | 3889.111 | 2.614818 | 33.51912 | 3167.153 | 2.129635 | 29.39 | 2493.056 | 1.676617
TS | [10 empty] | TS
5%-Fraktil nach EN 326-2 3-Punkt-Biegeprüfung |  | T |  |  | 20% |  |  | N |  |  | Mittelwerte 3-Punkt-Biegeprüfung |  | T |  |  | 20% |  |  | N
Platte | Orientierung | σB [N/mm²] | Em [N/mm²] | EJ [kNm²/m] | σB [N/mm²] | Em [N/mm²] | EJ [kNm²/m] | σB [N/mm²] | Em [N/mm²] | EJ [kNm²/m] | Platte | Orientierung | σB [N/mm²] | Em [N/mm²] | EJ [kNm²/m] | σB [N/mm²] | Em [N/mm²] | EJ [kNm²/m] | σB [N/mm²] | Em [N/mm²] | EJ [kNm²/m]
1 | HR | 74.40046 | 7493.505 | 5.297177 | 59.18858 | 6534.875 | 4.624067 | 43.28817 | 5515.442 | 3.91236 | 1 | HR | 83.215 | 8257.611 | 5.832261 | 64.6174 | 7172.311 | 5.065925 | 47.41333 | 6168.333 | 4.35701
| NR | 38.77974 | 4278.355 | 3.034457 | 30.99936 | 3587.488 | 2.536415 | 23.21366 | 2929.953 | 2.062509 |  | NR | 50.50833 | 4940.667 | 3.496094 | 41.70259 | 4166.553 | 2.946031 | 33.55667 | 3450.444 | 2.437185
2 | HR | 84.53306 | 8037.94 | 2.05407 | 63.73053 | 6927.845 | 1.771787 | 45.0881 | 5894.77 | 1.510314 | 2 | HR | 92.995 | 8684.833 | 2.222639 | 69.611 | 7433.922 | 1.903074 | 49.24167 | 6344.278 | 1.624707
| NR | 38.10792 | 2561.152 | 0.6609125 | 32.33382 | 2146.49 | 0.5528906 | 26.60941 | 1771.466 | 0.4556085 |  | NR | 46.33278 | 3065.667 | 0.7871438 | 37.91073 | 2751.885 | 0.7058243 | 30.57444 | 2478.556 | 0.6349885
3 | HR | 51.34274 | 4651.147 | 0.7223769 | 50.81912 | 4523.306 | 0.7046364 | 48.502 | 4370.72 | 0.6817827 | 3 | HR | 58.45 | 4783.778 | 0.7494793 | 54.65811 | 4675.361 | 0.7322095 | 50.99444 | 4570.611 | 0.7155236
| NR | 44.56611 | 4083.143 | 0.6426761 | 45.5575 | 3823.077 | 0.6035457 | 44.64315 | 3548.577 | 0.5621332 |  | NR | 48.65611 | 4463 | 0.7037834 | 48.05427 | 4162.418 | 0.6558018 | 47.47278 | 3872 | 0.6094428
4 | HR | 67.05347 | 6636.427 | 4.473656 | 50.11622 | 5457.06 | 3.642132 | 32.39386 | 4187.567 | 2.786999 | 4 | HR | 72.77611 | 7087.778 | 4.769523 | 54.32939 | 5941.16 | 3.999712 | 37.10556 | 4870.556 | 3.280935
| NR | 34.53488 | 3318.673 | 2.257071 | 29.85105 | 2676.532 | 1.821854 | 23.33568 | 2047.868 | 1.394635 |  | NR | 42.82722 | 3805.111 | 2.558137 | 33.74737 | 3177.617 | 2.135829 | 25.26944 | 2591.722 | 1.741517